## Sheet1
硬度 | Hardness |  | 5
配比 | mix ratio | A:B | 0.04236111
颜色 | color |  | 半透明
操作时间 | pot life | 25℃ 标准 | 20-40mins
固化时间 | curing time | 25℃ 标准 | 3- 5h
粘性 | viscosity | mPs s | 1500±500
抗撕裂强度 | tear strength | KN/m | ≥12
拉升强度（拉伸强度） | tensile strength | MPa | ≥2.2
伸长率 | elongation | % | ≥500
线收缩率 | shrinkage | % | <0.1