## Sheet3
询价单
序号 | 名称 | 标准 | 规格型号 | 规格（外径*壁厚） | 材质 | 数量 （mm) | 重量 （T) | 单价 | 长度 | 厂家 | 备注
1 | 无缝管 | ASME SA 106/SA 106M 、ASME B36.10M/MR 0175 | 6" SMLS, Sch 80 | 168.3 × 10.97 | SA-106 Gr.B | 48000 | 2.043
2 | 无缝管 | ASME SA 106/SA 106M 、ASME B36.10M/MR 0175 | 2" SMLS, Sch 160 | 60.3 × 8.74 | SA-106 Gr.B | 144000 | 1.6
3 | 无缝管 | ASME SA 106/SA 106M 、ASME B36.10M/MR 0175 | 3/4" SMLS, Sch 160 | 26.7 × 5.56 | SA-106 Gr.B | 56000 | 0.162
4 | 无缝管 | ASME SA 106/SA 106M 、ASME B36.10M/MR 0175 | 1" SMLS, Sch 160 | 33.4 × 6.35 | SA-106 Gr.B | 24000 | 0.102
5 | 无缝管 | ASME SA 106/SA 106M 、ASME B36.10M/MR 0175 | 1-1/2 SMLS, Sch 160 | 48.3 × 7.14 | SA-106 Gr.B | 1000 | 0.0072
6 | 无缝管 | ASME SB-423、ASME B36.19M/MR 0175 | 3" SMLS, Sch 40S | 88.9 × 5.49 | N08825 | 12000 | 0.136
合计 | [5 empty] | 285000 | 4.0502
技术要求： 一、通用要求： 1、所有无缝管要求有3.1证书，并需符合NACE MR-0175/ISO 15156的要求。 2、水压试验：每根无缝管应在工厂进行水压试验，试验压力按ASTM A530/A530M确定。 3、超声检测：所有无缝管应进行100%超声波检测，验收标准为ISO 10893-10 U3/C或ASTM E213。 二、序号1~5（碳钢管，ASME SA106 Gr.B）： 1、产品标准：ASME SA106 Gr.B，同时应符合API 5L PSL2 的要求。 2、化学成分：按附件《8009-0092-ILFC-00-000-PI-SP-00002-E_01》中Table 3（无缝碳钢管）执行，CE及Nb+V按Table 4执行。如Table 3/4与API 5L PSL2附录H存在差异，以更严格者为准。 3、HIC/SSC试验：应满足附件《ASTM A106 Gr.B 钢管附加技术要求》中HIC、SSC试验要求并出具试验报告。 4、冲击试验：-29°C夏比V型缺口冲击试验，最小平均吸收能量27J（横向），单个试样≥75%平均值。 5、热处理：如最终交货状态为正火，须为离线正火。材料最终热处理后不得进行焊接修补。 6、标识：应在SA106 Gr.B后加注“HIC & SSC”以区别于非酸性工况用管。 三、序号6（镍基合金管，N08825）： 1、产品标准：ASME SB423。 2、化学成分：按ASME SB423执行。 3、酸性工况：应符合NACE MR0175/ISO 15156-3的要求，材料状态为固溶退火态，硬度≤100 HRB。 4、其他按标准要求执行。 四、其他按标准及附件要求执行。