## JA1标线、突起路标
交通标线询价表
询价单位：新疆北新路桥集团股份有限公司福建顺邵项目总承包部 机电项目部
序号 | 名称 | 单位 | 数量 | 单价 | 合计 | 备注
1 | 热熔型标线 | ㎡ | 46509
2 | 振动标线 | ㎡ | 1962
3 | 立面标记 | ㎡ | 166 |  |  | 收费岛头136㎡，隧道口及隧道内紧急停车带30㎡
4 | 检修道轮廓标 | 个 | 1481
5 | A1类突起轮廓标 | 个 | 11070
6 | 纵向减速标线 | ㎡ | 627 |  |  | 热熔型标线
是否愿意参加投标：
资金支付要求：
日期：
盖章处：
1.主线及互通立交的所有标线及标记均采用热熔型反光涂料。
2.涂料中应混合占总重量18%的玻璃微珠，在喷涂时，标线表面还应均撤0.35-0.4kg/㎡的玻璃微珠。玻璃微珠
的质量要求如下：①圆形颗粒含量不小于70%；②玻瑞珠应满足GB/T 24722-2009 要求，其中粒径为0.6～0.85mm
的玻鸦珠质量含量应为25%～30%。
3.车行道边缘线和车行道分界线标线厚度不小于1.8mm；导流标线、箭头标线厚度不小于2.5mm。
4.突起路标粘结剂要根据不同路面形式，采用专用胶，以保证粘接牢靠，粘结剂要达到下列技术指标:
指标项目 |  | 技术性能 |  | 单位 |  | 备注
抗拉强度 |  | ≥3.0 |  | Mpa |  | 采用C30砼做成试件
抗剪强度 |  | ≥4.0 |  | Mpa
干燥性 | ＞30℃ | 4h初凝 |  |  |  | ＜10℃
| 10℃-30℃ | 8h初凝
颜色 | 灰色 | 适用水泥砼路面 |  |  |  | 应与路面面层类型膨
| 黑色 | 适用沥青路面
特性 |  | 双组高分子

## JA2标线、突起路标
交通标线询价表
询价单位：新疆北新路桥集团股份有限公司福建顺邵项目总承包部 机电项目部
序号 | 名称 | 单位 | 数量 | 单价 | 合计 | 备注
1 | 热熔型标线 | ㎡ | 45132
2 | 振动标线 | ㎡ | 1951
3 | 立面标记 | ㎡ | 158 |  |  | 收费岛头128㎡，隧道口及隧道内紧急停车带30㎡
4 | 检修道轮廓标 | 个 | 1662
5 | A1类突起轮廓标 | 个 | 12894
6 | 纵向减速标线 | ㎡ | 630 |  |  | 热熔型标线
是否愿意参加投标：
资金支付要求：
日期：
盖章处：
1.主线及互通立交的所有标线及标记均采用热熔型反光涂料。
2.涂料中应混合占总重量18%的玻璃微珠，在喷涂时，标线表面还应均撤0.35-0.4kg/㎡的玻璃微珠。玻璃微珠
的质量要求如下：①圆形颗粒含量不小于70%；②玻瑞珠应满足GB/T 24722-2009 要求，其中粒径为0.6～0.85mm
的玻鸦珠质量含量应为25%～30%。
3.车行道边缘线和车行道分界线标线厚度不小于1.8mm；导流标线、箭头标线厚度不小于2.5mm。
4.突起路标粘结剂要根据不同路面形式，采用专用胶，以保证粘接牢靠，粘结剂要达到下列技术指标:
指标项目 |  | 技术性能 |  | 单位 |  | 备注
抗拉强度 |  | ≥3.0 |  | Mpa |  | 采用C30砼做成试件
抗剪强度 |  | ≥4.0 |  | Mpa
干燥性 | ＞30℃ | 4h初凝 |  |  |  | ＜10℃
| 10℃-30℃ | 8h初凝
颜色 | 灰色 | 适用水泥砼路面 |  |  |  | 应与路面面层类型膨
| 黑色 | 适用沥青路面
特性 |  | 双组高分子