## Sheet1
牛皮纸质量要求
单位面积质量 |  | g/㎡ | ≥140
厚度 |  | mm | 0.2-0.3
纵向抗拉强度 |  | N/50mm | ≥400
横向抗拉强度 |  | N/50mm | ≥300
粘结强度 |  | Mpa | ≥0.3
湿膨胀率 | 纵向 | %
| 横向 | %
外观 | 表面无污迹
颜色一致
端面平整，卷紧卷齐
无破损