## Sheet1
品名 | 规格 | 材质 | 标准 | 外径径偏差mm | 壁厚偏差mm | 椭圆度 | 总长度 | 重量（公斤） | 技术要求
无缝钢管 | 89*8*8-10米 | P92（X10CrWMoVNb9-2） | ASME SA335 | ±1%D | +15%/-10%t | ＜1% | 33.1 | 528.94 | 1.直线度公差 不大于1.5：1000（标准无量化直线度公差，仅定性要求管材平直、无有害弯曲缺陷）；2.管材做机械性能试验（包括横向冲击试验），冲击试验为夏比V试验（标准无强制冲击试验要求，无横向冲击、夏比V型缺口试验的相关条款）；3.P92管子100%硬度检验。硬度合格范围：200～250HB（标准默认要求：① 检验频次：按批次抽检，非逐根检测；② 合格范围：无固定200～250HB量化标准）；4.P92钢成品管的实际晶粒度不应粗于4级，同一炉号钢管的级差不超过3级（标准默认要求：无晶粒度等级限值、无同炉号级差管控要求，仅要求组织均匀无缺陷。）；5.钢管100% 逐根 UT 超声波探伤（标准默认要求：无需超声波探伤，以静水压试验为常规完整性检测，UT探伤为可选项目。）；6.A335P92为铁素体钢，卖方应按 ASTM A335标准的补充要求S5提供显微照片和检验报告（标准默认S5要求：① 触发条件：订单专项约定才执行；② 送检范围：仅限NPS3及以上管材，按炉号、规格批量提供，非逐管；③ 交付资料：仅显微照片，无强制检验报告。）；7.报价时注明生产钢管用的坯料是模铸坯还是锻造坯
无缝钢管 | 76*9*8-10米 | P92（X10CrWMoVNb9-2） | ASME SA335 | ±1%D | +15%/-10%t | ＜1% | 197.6 | 5912.33
无缝钢管 | 89*16*8-10米 | P92（X10CrWMoVNb9-2） | ASME SA335 | ±1%D | +15%/-10%t | ＜1% | 26.4 | 760.32
无缝钢管 | 76*19*8-10米 | P92（X10CrWMoVNb9-2） | ASME SA335 | ±1%D | +15%/-10%t | ＜1% | 302.6 | 8081.86
[7 empty] | 559.7 | 15283.45