## Sheet1
轧制油添加剂
Coolant additive
1 适用范围
本标准规定了铝板带箔轧制油添加剂的技术要求和验收标准。
本标准适用于铝板带箔轧制油添加剂的采购和验收。
2 规范性引用文件
下列文件中的条款通过本标准的引用而成为本标准的条款，其最新版本适用于本标准。
GB/T 255 石油产品馏程测定法
GB/T 260 石油产品水分测定法
GB/T 261 石油产品闪点测定法
GB/T 264 石油产品酸值测定法
GB/T 265 石油产品运动黏度测定法和动力粘度计算法
GB/T 508 石油产品灰分测定法
GB/T 1884 石油和液体石油产品密度测定法（密度计法）
GB/T 3535 石油倾点测定法
GB/T 3555 石油产品赛波特颜色测定法
GB/T 2539 石蜡熔点(冷却曲线)测定法
GB 7603 矿物绝缘油中芳碳含量测定法(红外光谱分析法)
3 主要技术参数
3.1 月桂酸技术要求符合表1规定
表1
项 目 | 单 位 | 参 数 |  | 检验方法
水分 | ％ | ＜0.1 |  | GB/T 260
酸值 | mgKOH/g | 270~285 |  | GB/T 264
碘值 | Gl/100℃ | ≤4 |  | GB/T 5532
皂化值 | mgKOH/g | 275-285 |  | GB/T 8021
熔点 | ℃ | 41~44 |  | GB/T 2539
碳链分布 | ％ | C10 | 0~1 | GB 7603
|  | C12 | 99~100
|  | C14 | 0~1
3.2 轧制油复合型添加剂的技术参数应符合表2规定。
表2
项 目 | 单 位 | 参 数 |  |  | 检验方法
|  | 铝板带用 | 铝箔粗中轧用 | 铝箔精轧用
色度（赛氏） | 号 | ≥5 | ≥5 | ≥5 | GB/T 3555
密度 | 15℃,g/cm3 | 0.83～0.89 | 0.82～0.84 | 0.85～0.87 | GB/T 1884
倾点 | ℃ | ≤12 | ≤15 | ≤-3 | GB/T 3535
灰分 | % | ≤0.005 | ≤0.005 | ≤0.005 | GB/T 508
酸值 | mgKOH/g | ≤0.2 | ＜0.1 | ＜0.2 | GB/T 264
皂化值 | mgKOH/g | 30～40 | 20～25 | 200～220 | GB/T 8021
羟值 | mgKOH/g | 210～260 | 210～230 | - | GB/T 7384
运动粘度40℃ | mm2/s | 8.3～8.8 | 8.0～8.5 | 5.5-6.5 | GB/T 265
闪点 | ℃ | ≥120 | ≥105 | ≥110 | GB/T 267
3.3 非复合型添加剂技术要求符合表3、表4规定
表3 ESSO添加剂验收指标
项 目 | 单 位 | 参 数 |  |  | 检验方法
|  | WYROL 6 | WYROL 10 | WYROL 12
色度（赛氏） | 号 | ≥15 | ≥15 | ≥18 | GB/T 3555
密度 | 15℃,g/cm3 | 0.8～0.9 | 0.8～0.9 | 0.8～0.9 | GB/T 1884
水分 | ppm | ≤500 | ≤500 | ≤500 | GB/T 260
倾点 | ℃ | ≤-3 | ≤+6 | ≤+18 | GB/T 3535
馏程 | ℃ | 240~270 | 200~350 | 230~330 | GB/T 255
运动粘度40℃ | mm2/s | 2.0~2.6 | 2.4~3.2 | 8.0~9.0 | GB/T 265
闪点 | ℃ | ≥100 | ≥90 | ≥110 | GB/T 267
灰分 | % | ＜0.005 | ＜0.005 | ＜0.005 | GB/T 508
酸值 | mgKOH/g | ＜0.3 | ＜0.5 | ＜0.1 | GB/T 264
皂化值 | mgKOH/g | 190～230 | 80～120 | 14～28 | GB/T 8021
羟值 | mgKOH/g | -- | -- | 210~240 | GB/T 7384
抗氧化剂 | % | 0.8~1.2 | ≥1.2 | ≥1.2 | SN 1050
表4 国产添加剂验收指标
项 目 | 单 位 | 参 数 |  | 检验方法
|  | 瑞波MAS-1型 | 瑞波MAS-3型
密度 | 15℃,g/cm3 | 0.8～0.9 | 0.8～0.9 | GB/T 1884
倾点 | ℃ | ≤-3 | ≤+18 | GB/T 3535
运动粘度40℃ | mm2/s | 2.5~3.0 | 6.5~7.5 | GB/T 265
闪点 | ℃ | ≥80(闭口) | ≥105(开口) | GB/T 261GB/T 267
酸值 | mgKOH/g | ≤0.2 | ≤0.2 | GB/T 264
皂化值 | mgKOH/g | 190～220 | 25～35 | GB/T 8021
羟值 | mgKOH/g | -- | 200~230 | GB/T 7384
水分 | ppm | ≤500 | ≤500 | GB/T 260
灰分 | % | ＜0.005 | ＜0.005 | GB/T 508
4 检验规则
4.1 进入公司的轧制油添加剂应附有产品合格证和质量证明书，质量证明书上应有表2、表3、表4所列产品技术参数的检测值，否则不予验收。
4.2 同一供方、同一型号产品每10个标准桶为一批（标准重量170kg/桶），不足10桶的按一批计。
4.3 每批随机取一桶用玻璃管从中部取500ml试样，装于干燥、无污染瓶中，送实验检测中心检验。
4.4 天气寒冷导致添加剂凝固时，按4.2要求随机选取样品桶放于温度较高房间内，待添加剂完全解冻后，再按4.3要求取样，送实验检测中心检验。
4.5 检验项目
4.5.1 添加剂对粘度、闪点、酸值、羟值、皂化值、水分进行理化分析检验。
4.5.2 月桂酸对酸值、水分进行检验。
4.5.3 必要时（如供货第一批油品）对全部项目进行检验，实验检测中心无法检验的项目可外委检测。
4.6 检验结果判定
经检验有不合格项的必须重新取双倍样（即原桶和另开一桶各取一次共两次）复检，复检项目全部合格的判整批合格，若仍有检验项目不合格则判整批不合格。