## Materials
Material | Chemical composition
38ХНМ | C | Si | Mn | Ni | S | P | Cr | Mo | Cu
| 0.33 - 0.43 | 0.17 - 0.37 | 0.75 - 1.05 | 0.4 - 0.7 | up to 0.04 | up to 0.045 | 0.4 - 0.7 | up to 0.3 | up to 0.3
35ХМЛ | C | Si | Mn | Cr | S | P | Mo
| 0.3 - 0.4 | 0.2 - 0.4 | 0.4 - 0.9 | 0.8 - 1.1 | up to 0.04 | up to 0.04 | 0.2 - 0.3
35ХГСЛ | C | Si | Mn | Cr | S | P
| 0.3 - 0.4 | 0.6 - 0.8 | 1.0 - 1.3 | 0.6 - 0.9 | up to 0.04 | up to 0.04
30Л | C | Si | Mn | S | P
| 0.27 - 0.35 | 0.2 - 0.52 | 0.45 - 0.9 | up to 0.06 | up to 0.06
БрО10Ф-1 | Cu | Sn | P | Zn | Pb | Sb | Fe | Al | Si | Impurities
| 86.9 - 90.6 | 9-11 | 0.4 - 1.1 | up to 0.3 | up to 0.3 | up to 0.3 | up to 0.2 | up to 0.02 | up to 0.02 | total 1.0
БрА9ЖЗЛ | Cu | Al | Fe | Ni | Zn | Mn | Si | Sn | P | Pb | Sb | Impurities
| 82,8 - 90 | 8 - 10.5 | 2 - 4 | up to 1.0 | up to 1.0 | up to 0.5 | up to 0.2 | up to 0.2 | up to 0.1 | up to 0.1 | up to 0.05 | total 2.7
Steel 3 | C | Si | Mn | Cr | Ni | S | P | N | Cu | As
| 0.14 - 0.22 | 0.15 - 0.3 | 0.4 - 0.65 | up to 0.3 | up to 0.3 | up to 0.05 | up to 0.040 | up to 0.008 | up to 0.3 | up to 0.08
У30Х28С4Н4 | C | Si | Mn | Cr | Ni | S | P
| 2.5-3.4 | 2.8 - 4.2 | up to 1.0 | 25.0 - 31.0 | 3.0 - 5.0 | up to 0.035 | up to 0.040
10Г2С1Д | C | Si | Mn | Ni | S | P | Cr | V | Cu | As | N
| up to 0.12 | 0.8 - 1.1 | 1.3 - 1.65 | up to 0.3 | up to 0.035 | up to 0.03 | up to 0.3 | up to 0.12 | 0.15 - 0.3 | up to 0.08 | up to 0.008
25Л-I (II) | C | Si | Mn | S | P
| 0.22 - 0.30 | 0.2 - 0.52 | 0.45 - 0.9 | up to 0.06 | up to 0.06
CЧ-12-26 | C | Si | Mn | S | P
| 3.5-3.7 | 2.0 - 2.4 | 0.5 - 0.8 | up to 0.15 | up to 0.2
CЧ-25 | C | Si | Mn | S | P
| 3.2-3.4 | 1.4 - 2.2 | 0.7 - 1.0 | up to 0.15 | up to 0.2
CЧ-15 | C | Si | Mn | S | P
| 3.5-3.7 | 2.0 - 2.4 | 0.5 - 0.8 | up to 0.15 | up to 0.2
ЖЧХ-1,5 | C | Si | Mn | Cr | S | P
| 3.0-3.9 | 1.7 - 2.7 | up to 1.0 | 1.1 - 1.9 | up to 0.12 | up to 0.3
ЧХ-1 | C | Si | Mn | Cr | S | P
| 3.0-3.8 | 1.5 - 2.5 | up to 1.0 | 0.4 - 1.0 | up to 0.12 | up to 0.3
4Х5МФ1С | C | Si | Mn | Ni | S | P | Cr | Mo | V | Cu
| 0.37 - 0.44 | 0.9 - 1.20 | 0.2 - 0.5 | up to 0.4 | up to 0.03 | up to 0.03 | 4.5 - 5.5 | 1.2 - 1.5 | 0.8 - 1.1 | up to 0.3
Х28Н48В5Л | C | Si | Mn | Ni | S | P | Cr | W
| 0.46(+0.02)-0.60(-0.02) | 0.80(+0.20)-1.50(-0.10) | 0.80(+0.20)-1.50(-0.10) | 46.0 (+0.50)-52.0 (-0.50) | up to 0.030 | up to 0.030 | 26.0 (+1.00)-30.0 (-1.00) | 4.50(+0.05)-5.00(-0.05)
БрАЖ9-4 | Fe | Si | Mn | P | Al | Cu | Pb | Zn | Sn | Impurities
| 2 ---- 4 | up to 0.1 | up to 0.5 | up to 0.01 | 8----10 | 84,3 - 90 | up to 0.01 | up to 1 | up to 0.1 | total 1.7
БрАЖМЦ 10-3-1,5 | Fe | Si | Mn | P | Al | Cu | Pb | Zn | Sn | Impurities
| 2 - 4 | up to 0.1 | 1 - 2 | up to 0.01 | 9 - 11 | 82,3 - 88 | up to 0.03 | up to 0.5 | up to 0.1 | total 0.7
20Х13 | C | Si | Mn | Ni | S | P | Cr
| 0.16 - 0.25 | up to 0.6 | up to 0.6 | up to 0.6 | up to 0.025 | up to 0.03 | 12---14
Х12МФ | C | Si | Mn | Ni | S | P | Mo | V | Cu
| 1.45 - 1.65 | 0.1 - 0.4 | 0.15 - 0.45 | up to 0.4 | up to 0.03 | up to 0.03 | 0.4 - 0.6 | 0.15 - 0.3 | up to 0.3
12Х18Н10Т | C | Si | Mn | Ni | S | P | Cr | Cu | -
| up to 0.12 | up to 0.8 | up to 2 | 9---11 | up to 0.02 | up to 0.035 | 17 - 19 | up to 0.3 | (5 С - 0.8) Ti, remain Fe
30Х13 | C | Si | Mn | Ni | S | P | Ti | Cu
| 0.26 - 0.35 | up to 0.8 | up to 0.8 | up to 0.6 | up to 0.025 | up to 0.03 | up to 0.2 | up to 0.3
20Х25Н19С2Л | Fe | C | Si | Mn | Ni | S | P | Cr
| 47.935 - 56.5 | up to 0.2 | 43161 | 0.5 - 1.5 | 18 - 20 | до 0.03 | до 0.035 | 23 - 27
40ХН | C | Si | Mn | Ni | S | P | Cr | Cu
| 0.36 - 0.44 | 0.17 - 0.37 | 0.5 - 0.8 | 1 - 1.4 | up to 0.035 | up to 0.035 | 0.45 - 0.75 | up to 0.3
40ХН2МА | C | Si | Mn | Ni | S | P | Cr | Mo | Cu
| 0.37 - 0.44 | 0.17 - 0.37 | 0.5 - 0.8 | 1.25 - 1.65 | up to 0.025 | up to 0.025 | 0.6 - 0.9 | 0.15 - 0.25 | up to 0.3
35Л | C | Si | Mn | S | P
| 0.32 - 0.4 | 0.2 - 0.52 | 0.45 - 0.9 | up to 0.06 | up to 0.06
Copper М1 | Fe | Ni | S | As | Pb | Zn | O | Sb | Bi | Sn | -
| up to 0.005 | up to 0.002 | up to 0.004 | up to 0.002 | up to 0.005 | up to 0.004 | up to 0.05 | up to 0.002 | up to 0.001 | up to 0.002 | Cu+Ag min 99.9
Steel 20 | C | Si | Mn | Ni | S | P | Cr | Cu | As
| 0.17 - 0.24 | 0.17 - 0.37 | 0.35 - 0.65 | up to 0.3 | up to 0.04 | up to 0.035 | up to 0.25 | up to 0.3 | up to 0.08
60ХН | C | Si | Mn | Ni | S | P | Cr
| 0.55 - 0.65 | 0.17 - 0.37 | 0.5 - 0.8 | 1.0 - 1.5 | up to 0.04 | up to 0.04 | 0.6 - 0.9
Steel 45 | C | Si | Mn | Ni | S | P | Cr | Cu | As
| 0.42 - 0.5 | 0.17 - 0.37 | 0.5 - 0.8 | up to 0.3 | up to 0.04 | up to 0.035 | up to 0.25 | up to 0.3 | up to 0.08
40Х | C | Si | Mn | Ni | S | P | Cr | Cu
| 0.36 - 0.44 | 0.17 - 0.37 | 0.5 - 0.8 | up to 0.3 | up to 0.035 | up to 0.035 | 0.8 - 1.1 | up to 0.3
6Х6В3МФС | C | Si | Mn | Ni | S | P | Cr | Mo | W | V | Cu
| 0.5 - 0.6 | 0.6 - 0.9 | 0.15 - 0.45 | up to 0.4 | up to 0.03 | up to 0.03 | 5.5 - 6.5 | 0.6 - 0.9 | 2.5 - 3.2 | 0.5 - 0.8 | up to 0.3
6ХВ2С | C | Si | Mn | Ni | S | P | Cr | W | Cu
| 0.55 - 0.65 | 0.5 - 0.8 | 0.15 - 0.45 | up to 0.4 | up to 0.03 | up to 0.03 | 1.0 - 1.3 | 2.2 - 2.7 | up to 0.3
4Х5МФС | C | Si | Mn | Ni | S | P | Cr | Mo | V | Cu
| 0.32 - 0.4 | 0.9 - 1.2 | 0.2 - 0.5 | up to 0.4 | up to 0.03 | up to 0.03 | 4.5 - 5.5 | 1.2 - 1.5 | 0.3 - 0.5 | up to 0.3
34ХН1М | C | Si | Mn | Ni | S | P | Cr | Mo
| 0.3 - 0.4 | 0.17 - 0.37 | 0.5 - 0.8 | 1.3 - 1.7 | up to 0.035 | up to 0.03 | 1.3 - 1.7 | 0.2 - 0.3
ШХ15 | C | Si | Mn | Ni | S | P | Cr | Ti | Cu | O
| 0.95 - 1.05 | 0.17 - 0.37 | 0.2 - 0.4 | up to 0.3 | up to 0.02 | up to 0.027 | 1.3 - 1.65 | up to 0.01 | up to 0.25 | up to 0.0015
ВЧ60/QT600-3 | C | Si | Mn | Ni | S | P | Cr | Cu
| 3,00-3,6 | 2.4 - 2.8 | 0.4 - 0.7 | up to 0.4 | up to 0.02 | up to 0.1 | up to 0.15 | up to 0.3
ЧХ28 | C | Si | Mn | S | P | Cr
| 0.5 - 1.6 | 0.5 - 1.5 | up to 1 | up to 0.08 | up to 0.1 | 25 - 30
35ХГСА | C | Si | Mn | Ni | S | P | Cr | Cu
| 0.32 - 0.39 | 1.1 - 1.4 | 0.8 - 1.1 | up to 0.3 | up to 0.025 | up to 0.025 | 1.1 - 1.4 | up to 0.3
50 Steel | C | Si | Mn | Ni | S | P | Cr | Cu | As
| 0.47 - 0.55 | 0.17 - 0.37 | 0.5 - 0.8 | up to 0.3 | up to 0.04 | up to 0.035 | up to 0.25 | up to 0.3 | up to 0.08
Ст4сп | C | Si | Mn | Ni | S | P | Cr | N | Cu | As
| 0.18 - 0.27 | 0.15 - 0.3 | 0.4 - 0.7 | up to 0.3 | up to 0.05 | up to 0.04 | up to 0.3 | up to 0.008 | up to 0.3 | up to 0.08
ЛЦ38Мц2С2 | Fe | Si | Mn | Ni | P | Al | Cu | Pb | Zn | Sb | Sn | impurity
| up to 0.8 | up to 0.4 | 1.5 - 2.5 | up to 1 | up to 0.05 | up to 0.8 | 57 - 60 | 1.5 - 2.5 | 32.8 - 40 | up to 0.1 | up to 0.5 | Total 2.2
ЧХ17 | C | Si | Mn | S | P | Cr
| 0.5 - 1.6 | 0.5 - 1.5 | up to 1 | up to 0.08 | up to 0.1 | 15 - 18
25ХГТ | C | Si | Mn | Ni | S | P | Cr | Ti | Cu
| 0.22 - 0.29 | 0.17 - 0.37 | 0.8 - 1.1 | up to 0.3 | up to 0.035 | up to 0.035 | 1,00-1,30 | 0.03 - 0.09 | up to 0.3
38ХН3МФА | C | Si | Mn | Ni | S | P | Cr | Mo | V | Cu
| 0.33 - 0.4 | 0.17 - 0.37 | 0.25 - 0.5 | 3,0-3,5 | up to 0.025 | up to 0.025 | 1.2 - 1.5 | 0.35 - 0.45 | 0.1 - 0.18 | up to 0.3
45Л | C | Si | Mn | S | P
| 0.42 - 0.5 | 0.2 - 0.52 | 0.45 - 0.9 | up to 0.06 | up to 0.06

## Inquiry
№ | Designtaion (RUS) | GS Code | 名称Designtaion (ENG) | 图号Drawing | 数量Q-ty, pcs | 单件重量Weight, per unit kg | 总重量Total weight,kg | 材质Customer Material | 替代材质 | 出厂含税单价Unit Price | 总金额Amount | 每公斤价格Price per 1 kg | Remark (delivery date) | Customer code
1 | Колесо зубчатое | 24 | 齿轮Tooth wheel | ПК 00425.044.0 | 1 | 1250 | 1250 | 35ХМЛ | 35CrMo
2 | Колесо зубчатое | 24 | 齿轮Tooth wheel | ПК 00425.045.0 | 1 | 1250 | 1250 | 35ХМЛ | 35CrMo
3 | Колесо зубчатое | 24 | 齿轮Tooth wheel | 3-43208 | 2 | 300 | 600 | 35ХМЛ | 35CrMo
4 | Колесо зубчатое | 24 | 齿轮Tooth wheel | М-13718 п.6 | 1 | 270 | 270 | 35ХГСЛ | 35CrMo
5 | Колесо ходовое Ø600 | 105 | 转轮Running wheel | В-391326 | 2 | 300 | 600 | See drawing | ZG45
0
| Deadline |  | 2020-02-27 | 13-00
工期：70天
Note on C2: Александр: брать из нашего классификатора
Note on E2: Александр: если есть номер чертежа
Note on C3: Александр: брать из нашего классификатора
Note on E3: Александр: если есть номер чертежа
Note on C4: Александр: брать из нашего классификатора
Note on E4: Александр: если есть номер чертежа
Note on C5: Александр: брать из нашего классификатора
Note on E8: Александр: если есть такой срок, например дата аукциона.. Иначе не заполняете