## Sheet1
钢 管 报 价 （材质st52）
序号 | 尺寸 (外径*壁厚) | 外径公差(+/-mm) | 壁厚公差 (+/-%) | 外径 （mm） | 壁厚 （mm） | kg/m | 定制规格重量（5.8米/根） | 纯原料报价 （元/吨） | 定制规格报价（元/吨） | 定制连带完成打包报价（元/吨）
德标DIN 1629
1 | 63.5*7.1 | 0.5 | 10 | 63.5 | 7.1 | 9.875452 | 57.27762
2 | 73*9.8 | 0.5 | 10 | 73 | 9.8 | 15.27435 | 88.59122
3 | 73*11.1 | 0.6 | 10 | 73 | 11.1 | 16.94467 | 98.27909
4 | 73*15 | 0.6 | 8 | 73 | 15 | 21.45551 | 124.4419
5 | 73*17 | 0.6 | 8 | 73 | 17 | 23.47775 | 136.1709
6 | 76.1*9.2 | 0.6 | 10 | 76.1 | 9.2 | 15.17866 | 88.03623
7 | 76.1*14.8 | 0.6 | 8 | 76.1 | 14.8 | 22.3739 | 129.7686
8 | 76.1*18.4 | 0.6 | 8 | 76.1 | 18.4 | 26.18262 | 151.8592
9 | 81.2*10.4 | 0.6 | 8 | 81.2 | 10.4 | 18.15876 | 105.3208
10 | 81.2*14 | 0.6 | 8 | 81.2 | 14 | 23.20154 | 134.5689
11 | 81.2*19.9 | 0.6 | 8 | 81.2 | 19.9 | 30.08383 | 174.4862
12 | 81.2*17.1 | 0.6 | 8 | 81.2 | 17.1 | 27.03172 | 156.784
13 | 88.9*11.6 | 0.6 | 8 | 88.9 | 11.6 | 22.11348 | 128.2582
14 | 88.9*15.7 | 0.6 | 8 | 88.9 | 15.7 | 28.34198 | 164.3835
15 | 88.9*23 | 0.6 | 8 | 88.9 | 23 | 37.37944 | 216.8007
16 | 96.5*12.2 | 0.7 | 8 | 96.5 | 12.2 | 25.36337 | 147.1075
17 | 96.5*25.2 | 0.7 | 8 | 96.5 | 25.2 | 44.3108 | 257.0026
18 | 101.6*12.3 | 0.8 | 8 | 101.6 | 12.3 | 27.08795 | 157.1101
19 | 101.6*16.9 | 0.8 | 8 | 101.6 | 16.9 | 35.30121 | 204.747
20 | 101.6*24.8 | 0.8 | 8 | 101.6 | 24.8 | 46.97128 | 272.4334
21 | 108*14.6 | 0.8 | 8 | 108 | 14.6 | 33.62941 | 195.0506
22 | 108*19.6 | 0.8 | 8 | 108 | 19.6 | 42.7295 | 247.8311
23 | 108*25.8 | 0.8 | 8 | 108 | 25.8 | 52.30113 | 303.3465
24 | 108*27 | 0.8 | 8 | 108 | 27 | 53.9347 | 312.8213
25 | 114.3*11.3 | 0.8 | 8 | 114.3 | 11.3 | 28.70352 | 166.4804
26 | 114.3*14 | 0.8 | 8 | 114.3 | 14 | 34.62968 | 200.8521
27 | 114.3*26.6 | 0.9 | 8 | 114.3 | 26.6 | 57.53084 | 333.6789
28 | 121*22.5 | 0.9 | 8 | 121 | 22.5 | 54.65605 | 317.0051
29 | 121*29 | 0.9 | 8 | 121 | 29 | 65.79689 | 381.6219
30 | 127*15.9 | 0.9 | 8 | 127 | 15.9 | 43.5643 | 252.6729
31 | 127*20.7 | 0.9 | 8 | 127 | 20.7 | 54.26542 | 314.7394
32 | 127*29 | 1 | 8 | 127 | 29 | 70.08799 | 406.5103
33 | 127*31 | 1 | 10 | 127 | 31 | 73.39263 | 425.6773
34 | 133*15.9 | 1 | 10 | 133 | 15.9 | 45.917 | 266.3186
35 | 133*23.7 | 1 | 10 | 133 | 23.7 | 63.8834 | 370.5237
36 | 141.3*15.9 | 1 | 10 | 141.3 | 15.9 | 49.17158 | 285.1952
37 | 141.3*24 | 1 | 10 | 141.3 | 24 | 69.42706 | 402.6769
38 | 141.3*31 | 1 | 10 | 141.3 | 31 | 84.32507 | 489.0854
39 | 153*16.7 | 1 | 10 | 153 | 16.7 | 56.13476 | 325.5816
40 | 153*26 | 1.2 | 12.5 | 153 | 26 | 81.43228 | 472.3072
41 | 153*37 | 1.2 | 12,5 | 153 | 37 | 105.8472 | 613.9136
42 | 156*16.7 | 1.2 | 12,5 | 156 | 16.7 | 57.3703 | 332.7477
43 | 168.3*14.3 | 1.2 | 12,5 | 168.3 | 14.3 | 54.30956 | 314.9954
44 | 168.3*20 | 1.3 | 12,5 | 168.3 | 20 | 73.14601 | 424.2469
45 | 168.3*22.2 | 1.3 | 10 | 168.3 | 22.2 | 79.98761 | 463.9281
46 | 168.3*25.4 | 1.3 | 10 | 168.3 | 25.4 | 89.51287 | 519.1746
47 | 168.3*30 | 1.3 | 10 | 168.3 | 30 | 102.3206 | 593.4593
48 | 168.3*39 | 1.3 | 12.5 | 168.3 | 39 | 124.3606 | 721.2912
49 | 177.8*30 | 1 | 12,5 | 177.8 | 30 | 109.3491 | 634.2248
50 | 187.7*22.2 | 1.4 | 10 | 187.7 | 22.2 | 90.60882 | 525.5312
51 | 187.7*32 | 1.4 | 10 | 187.7 | 32 | 122.8735 | 712.6661
52 | 204*18.3 | 1.5 | 12,5 | 204 | 18.3 | 83.80743 | 486.0831
53 | 204*25.4 | 1.5 | 12,5 | 204 | 25.4 | 111.8754 | 648.8775
54 | 216.3*27 | 1.6 | 12,5 | 216.3 | 27 | 126.0474 | 731.0749
55 | 235*31 | 1.8 | 10 | 235 | 31 | 155.9593 | 904.5642
56 | 235*38 | 1.8 | 10 | 235 | 38 | 184.616 | 1070.773
57 | 244.5*25.4 | 1.8 | 10 | 244.5 | 25.4 | 137.2447 | 796.0193
58 | 259*36.5 | 2 | 10 | 259 | 36.5 | 200.2822 | 1161.637
59 | 273*18.3 | 2 | 12,5 | 273 | 18.3 | 114.9475 | 666.6955
序号 | 尺寸 (外径*壁厚) | 外径公差(+/-mm) | 壁厚公差 (+/-%) | 外径 （mm） | 壁厚 （mm） | kg/m | 定制规格重量（5.8米/根） | 纯原料报价 （元/吨） | 定制规格报价（元/吨） | 定制连带完成打包报价（元/吨）
德标DIN 2391
1 | 32.2*8.3 | ±0,20 | 10 | 32.2 | 8.3 | 4.892102 | 28.37419
2 | 32.2*6.2 | ±0,20 | 10 | 32.2 | 6.2 | 3.975434 | 23.05752
3 | 36.2*5.7 | ±0,20 | 10 | 36.2 | 5.7 | 4.287402 | 24.86693
4 | 36.2*8.3 | ±0,20 | 10 | 36.2 | 8.3 | 5.710864 | 33.12301
5 | 36.2*10.4 | ±0,20 | 10 | 36.2 | 10.4 | 6.617174 | 38.37961
6 | 40.6*6.4 | ±0,20 | 10 | 40.6 | 6.4 | 5.39791 | 31.30788
7 | 40.6*7.9 | ±0,20 | 10 | 40.6 | 7.9 | 6.370806 | 36.95067
8 | 40.6*10.6 | ±0,20 | 10 | 40.6 | 10.6 | 7.842358 | 45.48567
9 | 45.2*6.7 | ±0,20 | 10 | 45.2 | 6.7 | 6.361434 | 36.89632
10 | 45.2*8.8 | ±0,20 | 10 | 45.2 | 8.8 | 7.899572 | 45.81752
11 | 45.2*11.7 | ±0,20 | 10 | 45.2 | 11.7 | 9.666076 | 56.06324
12 | 50.2*7.3 | ±0,30 | 10 | 50.2 | 7.3 | 7.723243 | 44.79481
13 | 50.2*9.5 | ±0,30 | 10 | 50.2 | 9.5 | 9.53537 | 55.30514
14 | 50.2*13.1 | ±0,30 | 10 | 50.2 | 13.1 | 11.98574 | 69.51727
15 | 56.4*8.8 | ±0,30 | 10 | 56.4 | 8.8 | 10.33021 | 59.91522
16 | 56.4*10.8 | ±0,30 | 10 | 56.4 | 10.8 | 12.1453 | 70.44272
17 | 56.4*14.8 | ±0,30 | 10 | 56.4 | 14.8 | 15.18359 | 88.06484
18 | 63.4*7.2 | ±0,30 | 10 | 63.4 | 7.2 | 9.97903 | 57.87837
19 | 63.4*12.7 | ±0,30 | 10 | 63.4 | 12.7 | 15.87929 | 92.09991
20 | 63.4*15.5 | ±0,30 | 10 | 63.4 | 15.5 | 18.30993 | 106.1976
DIN1629标准
机械性能试验
如果壁厚小于16mm。
· 屈服点最小345 MPa
· 拉伸强度至少510 MPa
伸长分钟22 %
分钟145硬度HB
如果 16mm＜壁厚＜25mm：
335 MPa屈服点
最小拉伸强度490MPa
伸长率22 %
145硬HB度
化学成分
C最大–< _ 0.22。
Si最大< _ 0.55。
1.20＜Mn＜_ 1.60
P最大–0.040 。
0.010＜S＜ 0.030 S（S between 0010 and 0.030）
目视检查（每一管）
· 钢管两头油漆成白色的颜色。
必须塑料帽保护钢管两端
· 标记在所有管：外径+ 壁厚+ /等级标准（DIN 1629 ST 52）+热处理编号（炉号）？
· 每捆放置挂牌，标注每捆重量
使用强力带捆绑 (9根强力带）
管面无毛刺
管表面黑漆
· 数量公差：+ / - 10 %
尺寸检查（每一管）
· 固定长度5.8 米 ：
· 最大翘曲：2毫米/米
· 检查外直径（OD）和壁厚度（WT）的每一管。最重要的事情是检查，如果这些尺寸是according to the耐受性。把你在每个维度的特异性耐受性（Pleaserefer to the总是国际标准DIN 1629）。
DIN 2391标准
机械性能试验
如果壁厚小于16mm。
· 屈服点最小345 MPa
· 拉伸强度至少510 MPa
伸长率22 %
145HB硬度
如果 16mm＜壁厚＜25mm：
335 MPa屈服点
最小拉伸强度490MPa
伸长分钟22 %
136hb硬度
化学成分
C最大< _ 0.22。
Si最大< _ 0.55。
1,20 < Mn <_1,60
P最大–0.040。
0.010＜S ＜ 0.030 （S between 0010 and 0.030）
目视检查（每一管）
钢管两头油漆成白色的颜色。
必须塑料帽保护钢管两端
标记在所有管：外径+ 壁厚+ /等级标准（DIN 1629 ST 52）+热处理编号（炉号）？
· 每捆放置挂牌，标注每捆重量
使用强力带捆绑 (9根强力带）
管面无毛刺
管表面黑漆
· 数量公差：+ / - 10 %
尺寸检查（每一管）
· 固定长度5.8 meters ：
· 最大翘曲：1.2mm /米
· 检查外直径（OD）和壁厚度（WT）的每一管。最重要的事情是检查，如果这些尺寸是according to the耐受性。把你在每个维度的特异性耐受性（Pleaserefer to the总是国际标准DIN 1629）。
打包要求：

## Sheet2 (hidden)
din1629（机械复合管）
机械性能试验（热/ result per）
如果重量小于16mm。
· 屈服点最小345 MPa
· 拉伸强度至少510 MPa
伸长分钟22 %
分钟145硬度HB
if 16mm＜＜25mm：WT
民335 MPa屈服点
最小拉伸强度MPa
伸长分钟22 %
分钟145硬度HB
化学成分（测试/ result per热）
C–< _ 0.22最大。
如果< _ 0.55–最大。
＜＜_ 1.20锰（Mn between 20和60英尺）
–0040 P最大。
0010＜＜ 0030 S（S between 0010 and 0.030）
目视检查（每一管）
· 画在白色的颜色。
所有的技术· must have塑料帽保护我们的两端，for
· 标记在所有管：外径+ WT + /等级标准（DIN 1629 ST 52）+热number
· 标签in all包先生，包括束的重量
· 强带固定所有包先生
我们· 不锈管表面
我们· 黑漆管表面
· 量耐受性：+ / - 10 %
我
尺寸检查（每一管）
· 固定长度5.8 meters ：
· 最大翘曲：毫米/米
· 检查外直径（OD）和壁厚度（WT）的每一管。最重要的事情是检查，如果这些尺寸是according to the耐受性。把你在每个维度的特异性耐受性（Pleaserefer to the总是国际标准DIN 1629）。
DIN 2391（管机械拉丝）
机械性能试验（热/ result per）
如果WT < = 16mm。
· 屈服点最小345 MPa
· 拉伸强度至少510 MPa
伸长分钟22 %
分钟145硬度HB
if 16mm＜＜25mm：WT
民335 MPa屈服点
最小拉伸强度MPa
伸长分钟22 %
民136hb硬度
化学成分（测试/ result per热）
C–< _ 0.22最大。
如果< _ 0.55–最大。
＜＜_ 1.20锰（Mn between 20和60英尺）
–0040 P最大。
0010＜＜ 0030 S（S between 0010 and 0.030）
目视检查（每一管）
· 画在白色的颜色。
所有的技术· must have塑料帽保护我们的两端，for
· 标记在所有管：外径+ WT + /等级标准（DIN 1629 ST 52）+热number
· 标签in all包先生，包括束的重量
· 强带固定所有包先生
我们· 不锈管表面
我们· 黑漆管表面
· all items shall be平原的结局
· 量耐受性：+ / - 10 %
我
尺寸检查（每一管）
· 固定长度5.8 meters ：
· 最大翘曲：1.2mm /米
· 检查外直径（OD）和壁厚度（WT）的每一管。最重要的事情是检查，如果这些尺寸是according to the耐受性。把你在每个维度的特异性耐受性（Pleaserefer to the总是国际标准DIN 1629）。

## Sheet3
DIN1629 (Tubo Mecanico Laminado) | DIN1629标准
MECHANICAL PROPERTIES (test / result per heat) | 机械性能试验
IF WT < 16mm: | 如果壁厚小于16mm。
· Yield Point Min 345 MPa | · 屈服点最小345 MPa
· Tensile strength Min 510 MPa | · 拉伸强度至少510 MPa
Elongation Min 22% | 伸长分钟22 %
Hardness Min 145 HB | 分钟145硬度HB
IF 16mm < WT < 25mm: | 如果 16mm＜壁厚＜25mm：
Yield Point Min 335 MPa | 335 MPa屈服点
Tensile strength Min 490 MPa | 最小拉伸强度490MPa
Elongation Min 22% | 伸长率22 %
Hardness Min 145 HB | 145硬HB度
CHEMICAL COMPOSITION (test / result per heat) | 化学成分（测试/ result per热）
C – Max.<_ 0,22 | C最大–< _ 0.22。
Si – Max.<_ 0,55 | Si最大< _ 0.55。
1,20 < Mn <_1,60 (Mn between 1,20 and 1,60) | 1.20＜Mn＜_ 1.60
P – Máx. 0,040 | P最大–0.040 。
0,010 < S < 0,030 (S between 0,010 and 0,030) | 0.010＜S＜ 0.030 S（S between 0010 and 0.030）
VISUAL CHECKING (every single pipe) | 目视检查（每一管）
· ENDS PAINTED IN WHITE COLOR | · 钢管两头油漆成白色的颜色。
· ALL PIPES MUST HAVE PLASTIC CAPS ON BOTH ENDS, FOR PROTECTION | 必须塑料帽保护钢管两端
· MARKING IN ALL PIPES: OD + WT + STANDARD / GRADE (DIN 1629 ST 52) + HEAT NUMBER | · 标记在所有管：外径+ 壁厚+ /等级标准（DIN 1629 ST 52）+热处理？
· TAGS IN ALL BUNDLES, INCLUDING BUNDLE WEIGHT | · 每捆放置挂牌，标注每捆重量
· STRONG BELTS FIXING ALL BUNDLES | 使用强力带捆绑 (9根强力带）
· NO RUST ON PIPES’ SURFACE | 管面无毛刺
· BLACK PAINT ON PIPES’ SURFACE | 管表面黑漆
· QUANTITY TOLERANCE: +/- 10% | · 数量公差：+ / - 10 %
-
DIMENSIONAL CHECKING (every single pipe) | 尺寸检查（每一管）
· FIXED LENGTH: 5,8 METERS | · 固定长度5.8 米 ：
· MAXIMUM WARPAGE: 2mm / meter | · 最大翘曲：2毫米/米
· CHECK OUTSIDE DIAMETER (OD) AND WALL THICKNESS (WT) OF EVERY SINGLE PIPE. THE MOST IMPORTANT THING IS TO CHECK IF THESE DIMENSIONS ARE ACCORDING TO THE TOLERANCE. EACH DIMENSION RANGE HAS A SPECIFIC TOLERANCE (PLEASE ALWAYS REFER TO THE INTERNATIONAL STANDARD DIN 1629). | · 检查外直径（OD）和壁厚度（WT）的每一管。最重要的事情是检查，如果这些尺寸是according to the耐受性。把你在每个维度的特异性耐受性（Pleaserefer to the总是国际标准DIN 1629）。
DIN 2391 (Tubo Mecanico Trefilado) | DIN 2391标准
MECHANICAL PROPERTIES (test / result per heat) | 机械性能试验（热/ result per）
IF WT <= 16mm: | 如果壁厚小于16mm。
· Yield Point Min 345 MPa | · 屈服点最小345 MPa
· Tensile strength Min 510 MPa | · 拉伸强度至少510 MPa
Elongation Min 22% | 伸长率22 %
Hardness Min 145 HB | 145HB硬度
IF 16mm < WT < 25mm: | 如果 16mm＜壁厚＜25mm：
Yield Point Min 335 MPa | 335 MPa屈服点
Tensile strength Min 490 MPa | 最小拉伸强度490MPa
Elongation Min 22% | 伸长分钟22 %
Hardness Min 136HB | 136hb硬度
CHEMICAL COMPOSITION (test / result per heat) | 化学成分
C – Max.<_ 0,22 | C最大< _ 0.22。
Si – Max.<_ 0,55 | Si最大< _ 0.55。
1,20 < Mn <_1,60 (Mn between 1,20 and 1,60) | 1,20 < Mn <_1,60
P – Máx. 0,040 | P最大–0.040。
0,010 < S < 0,030 (S between 0,010 and 0,030) | 0.010＜S ＜ 0.030 （S between 0010 and 0.030）
VISUAL CHECKING (every single pipe) | 目视检查（每一管）
· ENDS PAINTED IN WHITE COLOR | · 钢管两头油漆成白色的颜色。
· ALL PIPES MUST HAVE PLASTIC CAPS ON BOTH ENDS, FOR PROTECTION | 必须塑料帽保护钢管两端
· MARKING IN ALL PIPES: OD + WT + STANDARD / GRADE (DIN 1629 ST 52) + HEAT NUMBER | · 标记在所有管：外径+ 壁厚+ /等级标准（DIN 1629 ST 52）+热处理？
· TAGS IN ALL BUNDLES, INCLUDING BUNDLE WEIGHT | · 每捆放置挂牌，标注每捆重量
· STRONG BELTS FIXING ALL BUNDLES | 使用强力带捆绑 (9根强力带）
· NO RUST ON PIPES’ SURFACE | 管面无毛刺
· BLACK PAINT ON PIPES’ SURFACE | 管表面黑漆
· All items shall be plain end | · 数量公差：+ / - 10 %
· QUANTITY TOLERANCE: +/- 10%
-
DIMENSIONAL CHECKING (every single pipe) | 尺寸检查（每一管）
· FIXED LENGTH: 5,8 METERS | · 固定长度5.8 meters ：
· MAXIMUM WARPAGE: 1.2mm / meter | · 最大翘曲：1.2mm /米
· CHECK OUTSIDE DIAMETER (OD) AND WALL THICKNESS (WT) OF EVERY SINGLE PIPE. THE MOST IMPORTANT THING IS TO CHECK IF THESE DIMENSIONS ARE ACCORDING TO THE TOLERANCE. EACH DIMENSION RANGE HAS A SPECIFIC TOLERANCE (PLEASE ALWAYS REFER TO THE INTERNATIONAL STANDARD DIN 1629). | · 检查外直径（OD）和壁厚度（WT）的每一管。最重要的事情是检查，如果这些尺寸是according to the耐受性。把你在每个维度的特异性耐受性（Pleaserefer to the总是国际标准DIN 1629）。